## 技术经济指标（板坯）
|  |  | 联系电话：0311-85395669 尚美诺15230111569，王柳15373652759；邮箱：shangmeinuo@163.com |  | 联系电话：0311-85395669 尚美诺15230111569，王柳15373652759；邮箱：shangmeinuo@163.com | [11 empty] | 联系电话：0311-85395669 尚美诺15230111569，王柳15373652759；邮箱：shangmeinuo@163.com
2024年7月炼钢指标
指标 | 公司名称 |  | 指标定义: | 山西太钢不锈钢 | 山西太钢不锈钢股份有限公司 |  | 梅山钢铁股份有限公司 |  | 四川德胜 | 山东泰山钢铁 | 唐山建龙特殊钢 | 津西正达 | 安钢 | 福建三明 | 山西建龙 | 迁安轧一 | 韶钢 | 天铁热轧板有限公司 | 重钢股份有限公司 |  | 凌源钢铁 | 元立金属制品 | 唐山文丰 | 山东富伦钢铁 | 荣程钢铁 | 柳钢 | 鄂钢 | 山西新泰 | 湘钢 | 唐山中厚板 | 南京钢铁 | 酒钢宏兴股份公司 |  | 首钢京唐 | 鲅鱼圈 | 南阳汉冶特钢
| 分厂名称 |  |  | 炼钢一厂不锈钢生产线 | 炼钢二厂南区 | 炼钢二厂北区 | 一炼钢 | 二炼钢 | 钢轧厂 | 炼钢厂 |  |  | 第二炼轧厂 | 炼钢一厂 | 炼钢二厂 | 联成炼钢 | 炼钢厂 |  | 一系列 | 二系列 | 第一炼钢厂 | 炼钢厂 | 炼钢厂 | 炼钢厂 |  |  |  | 方坯 | 宽厚板厂 |  | 第二炼钢厂 | 酒钢碳钢薄板厂 | 炼轧厂 |  |  | 炼钢厂
炼钢厂综合指标 | 年度累计产量 | wt | 当月底全年累计产量 1月-当月的累计产量 | 15.34（电炉） | 15.9502378 | 76.6893021 | 181.29 | 401.94 |  | 122.7 |  |  |  |  | 218.0782163 |  | 281.3133677 | 32.23 |  |  | 92.03 |  | 142.25 |  | 251.232 |  |  |  |  | 299.42 |  | 281.32 | 10.7468979 |  | 61.7 | 191
| 铁水预处理比 | % | 铁水预处理处理量/入转炉铁水量*100% | 0 | 91.9 | 6.03 | 88.82 | 92.39 |  | 46.5 |  |  |  |  | 5.99 |  |  | 100 |  |  |  |  | 0 |  | 0 |  |  |  |  | 0.01 |  | 20% | 3.191401 |  | 60.55 | 25.2
| 金属料消耗 | kg/t | 转炉炼钢金属料消耗量（干克／吨）= （入炉铁水+入炉生铁入炉外部废钢+渣钢+内部回收切头、切尾、中包残钢等+合金硅铁、锰铁总量及脱氧剂+其他含铁原料） （千克）/合格钢坯生产量（吨） | 1389.241 | - | - | 1100.8 | 1077.88 |  | 1.82.5 |  |  |  |  | 1092.767 |  | 1072.248 | 1083.08 |  |  | 1085.333 | 1099.12 | 1069.5 |  | 1090.85 |  |  |  |  | 1111.958 |  | 1099.75 | 1095.099 |  | 1067.079 | 1104.34
| 钢铁料消耗 | kg/t | 转炉炼钢金属料消耗量（干克／吨）= （入炉入炉铁水+生铁+外部废钢+渣钢+内部回收切头、切尾、中包残钢等+其他含铁原料） （千克）/合格钢坯生产量（吨） | 674.5595 | 1074.397 | 1066.768 | 1084.02 | 1068.87 |  | 1.76.5 |  |  |  |  | 1071.302 |  | 1043.151 | 1049.44 |  |  | 1080.46 | 1070.03 | 1067 |  | 1084.1 |  |  |  |  | 1057.202 |  | 1068.7 | 1064.759 |  | 1053.58 | 1078.98
| 铁水单耗 | kg/t | 当月入转炉铁水总量（kg）/当月合格钢坯生产量（t） | 0 | 1041.902 | 962.1013 | 938.0768 | 880.5517 |  | 899.6 |  |  |  |  | 928.474632 |  | 884.7246 | 1004.53 |  |  | 1002.66 | 800.96 | 971 |  | 969.7 |  |  |  |  | 1016.708 |  | 880.46 | 886.0898 |  | 909.1933 | 865.29
| 生铁块单耗 | kg/t | 当月入转炉生铁总量（kg）/当月合格钢坯生产量（t） | 0 | 0 | 10.02588 | 0 | 0 |  | 15.6 |  |  |  |  | 8.1191699 |  | 0.4927305 | 2.48 |  |  |  | 15.04 | 0 |  | 0 |  |  |  |  | 2.155 |  | 28.36 | 30.0576 |  | 43.1482 | 7.89
| 废钢铁单耗 | kg/t | 当月入转炉内部废钢与外部废钢总量（kg）/当月合格钢生产量（t） | 674.5595 | 65.04569 | 53.55185 | 135.5499 | 180.4214 |  | 169.5 |  |  |  |  | 134.7078206 |  | 157.9335 | 42.43 |  |  | 77.80021 | 298.16 | 96 |  | 106.5 |  |  |  |  | 38.399 |  | 159.88 | 178.6693 |  | 101.2385 | 190.15
| 含铁散料 | kg/t | 当月入转炉包括氧化铁皮、污泥球、烧结块矿、原块矿等总量(kg)/当月合格钢生产量（t) | 0 | 0 | 21.82889 | 24.51 | 17.03 |  | 4.69 |  |  |  |  | 4.5548953 |  | 17.62332 | 26.9 |  |  |  | 20.68 | 2.5 |  | 8 |  |  |  |  | 0 |  | 8.89 | 8.367693 |  | 1.02 | 15.65
| 工序单位能耗 | kgce/t | 全厂工序能耗=全厂各工序能耗总和（kgce）/当月合格钢坯生产量（t） | 54.1465 | -24.49364 | -32.78724 | -20.87 | -26.71 |  | -19.5 |  |  |  |  | 30.086575 |  | -21.2428 | -18.625 |  |  | -4.935147 | 8.8 | -17.01 | [8 empty] | -0.97 | -3.279538 |  | -14.96813
| 蒸汽回收 | kg/t | 子项：蒸汽回收量kg，母项：合格钢产量 | 0 | 130.4182 | 105.7446 | 0.0973 | 0.0984 | [6 empty] | 107.5823731 |  | 0.1109979 | 0.0618 |  |  | -91.33333 | 90 | 77 |  | 112 |  |  |  |  | 94.999 |  | 91.54 | 84.37649 |  | 95.238763
| 新水消耗 | m^3/t |  | 0.526554 | 0.1000896 | 0.1694583 | 0.34 | 0.81 |  | 0.1 |  |  |  |  | 0.1981145914 |  | 0.1260062 | 0.6781 |  |  | 0.09622066 | 0.475 | 0.36 | [6 empty] | 0.042 |  | 0.1 | 0.5445188 |  | 0.3035687
| 氩气消耗 | m^3/t | 全厂氩气使用量（m3）/当月合格钢坯生产量（t） | 不详 | 0.9310683 | 1.224624 | 1.05 | 1.36 |  | 2.66 |  |  |  |  | 0.6920727549 |  | 1.224335 | 1.579 |  |  | 0.6339842 | 0.88 | 0.61 |  | 1.68 |  |  |  |  | 1.426 |  | 0.98 | 0.03550081 |  | 0.95 | 1.53
| 氮气消耗 | m^3/t | 全厂氮气使用量（m3）/当月合格钢坯生产量（t） | 不详 | 44.28228 | 41.10824 | 39.3 | 24.13 |  | 65.26 |  |  |  |  | 76.14673 |  | 25.85409 | 59.2396 |  |  | 44.24621 | 30.7 | 0.53 |  | 71.58 |  |  |  |  | 64.592 |  | 58.07 | 31.43291 |  | 58.12587 | 36.02
| 氧气消耗 | m^3/t | 全厂氧气量（m3）/当月合格钢坯生产量（t） | 18.30422 | 55.09706 | 52.67644 | 44.9 | 42.09 |  | 59.99 |  |  |  |  | 50.08431 |  | 48.64805 | 58.7102 |  |  | 45.39171 | 49.15 | 50.2 |  | 60.43 |  |  |  |  | 53.813 |  | 46.86 | 43.62951 |  | 53.256987 | 54.35
| 煤气回收量 | m^3/t | 全厂煤气回收量（m3）/当月合格钢坯生产量（t） | 0 | 142.3874 | 134.1342 | 126.81 | 123.85 | [6 empty] | 161.023 |  | -148.2904 | 151.227 |  |  | 137.9293 | 131.42 | 137 |  | 161.73 |  |  |  |  | 113.856 |  | 107.88 | 129.8389 |  | 137.58961 | 120.54
| 从业人员实物劳产率 | t/人 | 合格钢生产量（吨）/转炉炼钢厂（车间）工人及学徒总人数 | 65.52708 | —— | —— | 314.59 | 731.94 |  | 360.5 |  |  |  |  | 590.0385 |  | 574.9404 | 351.15 |  |  | 287.4355 | 408.9 | 255 |  | 466.42 |  |  |  |  | 403 |  | 1520 | 1780.01597 |  | 11679.55 | 0.18
| 内控合格率 | % | 内控成分合格炉数/生产总炉数 | 100 | 98.21 | 95.67 | 92.15 | 91.93 |  | 99.85 |  |  |  |  | 92.27 |  |  | 100 |  |  |  | 99.55 | 98.77 |  | 99.95 |  |  |  |  | 100 |  | 100 | 99.9821 |  | 96.65 | 98.45%
| 钢坯合格率 | % | 钢坯合格生产量/总钢坯生产量 | 93.86045 | 99.96959 | 99.98162 | 99.93 | 99.93 |  | 100 |  |  |  |  | 100 |  | 100 | 99.92 |  |  | 99.97 | 99.76 | 99.4 |  | 99.64 |  |  |  |  | 99.99 |  | 100 | 99.9821 |  | 99.87 | 100%
| 精炼比例 | % | 过（LF+RH）总钢量/总产量。（同时过RH和LF的钢水只记一次产量） | 100 | 99.69 | 95.58667 | 92.43 | 66.27 |  | 45.6 |  |  |  |  | 5.99 |  | 48.24742 | 98.62 |  |  | 100 | 88.49 | 100 |  | 100 |  |  |  |  | 79.62 |  | 100 | 99.22986 |  | 100 | 90.44%
| 电耗 | kwh/t | 全厂电耗/合格钢产量 | 565.6718 | 109.6801 | 167.2627 | 86.37 | 49.3 |  | 44.5 |  |  |  |  | 29.11097 |  | 58.99343 | 75.2622 |  |  | 59.51 | 83.04 | 86 |  | 89.89 |  |  |  |  | 61.726 |  | 44.89 | 80.01893 |  | 67.367852 | 68.94
| 耐材消耗 | 元/t | 全厂所有耐材成本（元)/合格钢产量（t） | 87.4794 | 48.66 | 33.3 | 49.07 | 34.33 |  | 42.56 |  |  |  |  | 21.0787 |  |  | 19.12 |  |  | 54.29 | 30.33 | 25.21 | [6 empty] | 33.18 |  | 5.54 | 46.49606 |  | 49 | 34.86
铁水预处理 | 处理前铁水成分平均含量,% | C |  | 无 | 4.303333 | 4.27 |  |  |  | 4.1 |  |  |  |  | 4.686667 |  |  | 4.49 | [11 empty] | 4.2 |  | 4.05 | 3.52% |  | 4.36
|  | Si |  |  | 0.39 | 0.53 |  |  |  | 0.52 |  |  |  |  | 0.3719557 |  |  | 0.53 | [11 empty] | 0.55 |  | 0.48 | 0.245% |  | 0.3
|  | P |  |  | 0.04566667 | 0.047 | 0.12978 | 0.12663 |  | 0.14 |  |  |  |  | 0.1326667 |  |  | 0.18 | [11 empty] | 0.125 |  | 0.08 | 0.083% |  | 0.112
|  | S |  |  | 0.02333333 | 0.022 | 0.0293 | 0.02813 |  | 0.036 |  |  |  |  | 0.03194567 |  |  | 0.049 | [11 empty] | 0.02 |  | 0.07 | 0.094% |  | 0.031
|  | T,℃ |  |  | 1353.423 | 1324 |  |  |  | 1365 |  |  |  |  | 1346.333 |  |  | 1272 | [11 empty] | 1352 |  | 1321.99 | 1314 |  | 1375
| 处理后平均成分含量，% | C |  |  | 4.306667 | 4.25 |  |  |  | 4.1 |  |  |  |  | 4.881 |  |  | 4.45 | [11 empty] | 4.2 |  | 4.01 | 3.52% |  | 4.36
|  | Si |  |  | 0.3933333 | 0.53 |  |  |  | 0.52 |  |  |  |  | 0.375289 |  |  | 0.53 | [11 empty] | 0.47 |  | 0.48 | 0.245% |  | 0.3
|  | P |  |  | 0.04566667 | 0.047 | 0.01472 | 0.01943 |  | 0.135 |  |  |  |  | 0.1333333 |  |  | 0.148 | [11 empty] | 0.12 |  | 0.08 | 0.083% |  | 0.112
|  | S |  |  | 0 | 0.009 | 0.0058 | 0.005 |  | 0.015 |  |  |  |  | 0.008 |  |  | 0.015 | [11 empty] | 0.011 |  | 0.04 | 0.014% |  | 0.005 | ≤0.005
|  | T,℃ |  |  | 1306.25 | 1301 | 1364.36 | 1393.77 |  | 1336 |  |  |  |  | 1325 |  |  | 1261 | [11 empty] | 1335 |  | 1315 | 1306 |  | 1356 | 1293
| 石灰粉单耗 | kg/t | 当月实际消耗量（kg）/处理铁水量（t） |  | 6.61 | 6.13 | 3.32 | 2.95 |  | 4.66 |  |  |  |  | 9.64 | [14 empty] | 2.25 |  | 0.79 | 0.132565 |  | 2.11 | 7.89
| 颗粒镁 | kg/t | 当月实际消耗量（kg）/处理铁水量（t） |  | 1.483333 | 0 | 0.25 | 0.41 | [6 empty] | 0 | [14 empty] | 0.38 |  | 0.07 | 0.01165465 |  | 0.49 | 0
| 电石 | kg/t | 当月实际消耗量（kg）/处理铁水量（t） |  | 0 | 0 | [8 empty] | 0 | [16 empty] | / | / |  | 0 | 0
| 萤石粉 | kg/t | 当月实际消耗量（kg）/处理铁水量（t） |  | 0 | 0 | [8 empty] | 0.08602678 | [16 empty] | / | / |  | 0 | 0
| 处理周期 | min/罐 | 当月生产作业总时间（min）/预处理总罐数（罐） |  | 50.9 | 32.2 | 32.69 | 29.98 |  | 29.5 |  |  |  |  | 33.54333 | [14 empty] | 35 |  | 21.36 | 27.3 |  | 37.2 | 34
| 铁水包平均寿命 | 次 |  |  | 857.5 | 507.1429 | [8 empty] | - | [16 empty] | 746 | 1279 |  | 900
| 铁损 | kg/t | （处理前铁水总量-处理后铁水总量)(kg)/处理前铁水总量(t） |  | 23.39333 | 15.8 | 16.78 | 9.01 | [6 empty] | 19.82 | [14 empty] | 12.98 |  | 2.38 | 0.95 |  | 5.06
转炉工序 | 当月转炉生产量 | wt |  | 电炉1.848 | 0 | 49.197956 | 23.74 | 54.81 |  | 15.6 |  |  |  |  | 31.43079947 |  | 31.4492405 | 32.23 |  |  | 11.46 |  | 2.14 |  | 36.054 |  |  |  |  | 40.3 |  | 35.23 | 0.2150553 |  | 61.7 | 27
| 当月下线炉衬寿命 | 炉 | 当月下线寿命,无下线炉役不填写 | 无 | 无 | 无 |  |  |  | 无 |  |  |  |  | 0 | [6 empty] | 无 | [9 empty] | / | 13460
| 日历作业率 | % | 转炉全月作业时间（min）/（当月天数*24*60）（min） | 50.2957 | 62.40099 | 62.14292 | 59.39 | 82.93 |  | 69.6 |  |  |  |  | 97.99 |  | 59.11156 | 62.88 |  |  | 0.24 | 85.84 | 0% | [6 empty] | 49.65 |  | 77.88 | 65.30568 |  | 83.34364 | 90.12%
| 利用系数 | t/公称吨.日 | 当月转炉生产合格钢水量（t）/（公称吨数*当月天数） | 6.623t/MVA.日 | 26.48333 | 29.43184 | 17.02 | 35.36 |  | 85 |  |  |  |  | 60.75625 |  | 28.18032 | 28.89 |  |  | 35.2 | 51.5 | 7.6 |  | 32.31 |  |  |  |  | 36.11 |  | 98.1 | 38.27991 |  | 25.51514 | 101
| 转炉每炉产钢量 | t/炉 | 当月转炉生产合格钢水量（t）/当月生产炉数（炉) | 97.77056 | 77.47926 | 200.1132 | 156.15 | 276.11 |  | 55 |  |  |  |  | 117.9392 |  | 129.6876 | 193.61 |  |  | 126.8 | 61.6 | 105 |  | 117.11 |  |  |  |  | 118.59 |  | 123.36 | 53.27794 |  | 260 | 94.75
| 炉容比 | m3/t | 新砌炉炉内容积(m3)/公称吨数（t） | 1.12 | 0.92 | 0.92 |  |  |  | 0.75 |  |  |  |  | 0.77 |  |  | 0.95 |  |  | 0.98 | 0.75 | 0.85 |  | 0.8 |  |  |  |  | 0.928 |  | 0.96 | 0.855 |  | 0.92 | 1.17
| 冶炼周期 | min/炉 | 当月生产作业总时间（min）/转炉生产炉数（炉） | 118.7937 | 35.35 | 34.85 | 36.33 | 38.05 |  | 26.8 |  |  |  |  | 32.82889 |  | 32.64421 | 33.72 |  |  | 38 | 27.96 | 33.4 |  | 32 |  |  |  |  | 26.5 |  | 33.52 | 26.177 |  | 41.35 | 34.7
| 氧枪喷头寿命 | 炉 |  | 无 | 131.3333 | 477.6 | 297 | 486.5 |  | 128 |  |  |  |  | 222 |  | 134 |  |  |  | 318 | 137.88 | 320 |  | 300 |  |  |  |  | 535 |  | 354 | 278.4167 |  | 413 | ＞500
| 转炉出钢平均成分，% | C |  |  | 0.03333333 | 0.051 |  |  |  | （碳素钢）0.13 |  |  |  |  | 0.06462667 | [5 empty] | 0.084 |  | 0.06 | [6 empty] | 0.08 |  | 0.072 | 0.105 |  | 0.0463 | 0.065
|  | P |  |  | 0.01 | 0.015 |  |  |  | 0.025 |  |  |  |  | 0.02147333 | [5 empty] | 0.015 |  | 0.023 | [6 empty] | 0.015 |  | 0.011 | 0.015 |  | 0.0167 | 0.012
|  | S |  |  | 0.01 | 0.017 |  |  |  | 0.02 |  |  |  |  | 0.02178 | [5 empty] | 0.018 |  | 0.028 | [6 empty] | 0.018 |  | 0.052 | 0.0362 |  | 0.013 | 0.014
| 平均出钢温度，℃ | T |  | 1600 | 1676.63 | 1637 | 1648.45 | 1633.88 |  | 1658 |  |  |  |  | 1663 |  |  | 1566 |  |  | 1638 |  | 1607 |  | 1637.35 |  |  |  |  | 1620 |  | 1629 | 1609 |  | 1652 | 1629
| 转炉熔剂消耗，kg/t | 石灰 | 当月实际消耗量（kg）/合格钢坯产量（t） | 28.5（电炉） | 0 | 25.4295 | 26.51 | 24.3 |  | 36.58 |  |  |  |  | 25.088385 |  | 32.40969 | 17.39 |  |  | 10.829282 | 27.67 | 35.6 |  | 35.28 |  |  |  |  | 31.713 |  | 39.94 | 52.59441 |  | 25.83 | 26.3
|  | 石灰石 | 当月实际消耗量（kg）/合格钢坯产量（t） | 0 | 33.15991 | 23.92353 | 3 | 5.94 |  | 18.08 |  |  |  |  | 8.6707944 |  |  | 42.4 |  |  | 55.83 | 0 | 4.32 |  | 0 |  |  |  |  | 25.924 |  | 0 | 0 |  | 3.66 | 0
|  | 轻烧白云石 | 当月实际消耗量（kg）/合格钢坯产量（t） | 0 | 5.145307 | 15.37086 | 7.01 | 7.09 |  | 19.8 |  |  |  |  | 14.4667017 |  | 12.08783 | 0 |  |  |  | 10.85 | 15.6 |  | 0 |  |  |  |  | 5.298 |  | 16.23 | 1.791263 |  | 3.15 | 12.75
|  | 生白云石 | 当月实际消耗量（kg）/合格钢坯产量（t） | 0 | 9.227022 | 4.008515 | 12.42 | 4.96 |  | 5.6 |  |  |  |  | 3.4596638 |  |  | 24.136 |  |  |  | 0 | 6.3 |  | 21.5 |  |  |  |  | 1.04 |  | 4.75 | 5.063496 |  | 10.68 | 0
|  | 轻烧镁球 | 当月实际消耗量（kg）/合格钢坯产量（t） | 0 | 0.1149339 | 0 | 1.52 | 1.43 |  | 0 |  |  |  |  | 0 | [5 empty] | 0.24 | 0.54 | 0 |  | 2.1 |  |  |  |  | 0 |  | 1.01 | 0.6743626 |  | 0 | 0
|  | 其它熔剂 | 当月实际消耗量（kg）/合格钢坯产量（t） | 无数据 | 1.926722 | 0 |  |  |  | 0 |  |  |  |  | 0 | [5 empty] | 7.53654 | 0 | 8 | [6 empty] | 0 |  | / | 2.298582 |  | 0 | 0
LF精炼工序 | 造渣材料，kg/t | 石灰 | 当月实际消耗量（kg）/合格钢坯产量（t） | 0 | 0.5412838 | 3.85593 |  |  |  | 5.8 |  |  |  |  | 4.08 | [5 empty] | 8.556 | 2.97 | 4 |  | 4.82 |  |  |  |  | 2.32 |  | 4.31 | 8.84 |  | 3.99 | 12.36
|  | 萤石 | 当月实际消耗量（kg）/合格钢坯产量（t） | 0 | 0.17 | 1.4 |  |  |  | 0 |  |  |  |  | 1.239333 | [5 empty] | 0.514 | 2.91 | 1.1 |  | 2.4 |  |  |  |  | 0.571 |  | 0.32 | 2.75 |  | 0.055 | 0
|  | 复合造渣剂 | 当月实际消耗量（kg）/合格钢坯产量（t） | 0 | 无 | 无 |  |  |  | 0 |  |  |  |  | 1.192703 | [5 empty] | 2.468 | 3.62 | 1.5 |  | 0 |  |  |  |  | 0 |  | 0.52 | 0 |  | 0.316 | 2.94
| 石墨电极 消耗 | kg/t | 当月实际消耗量（kg）/合格钢坯产量（t） |  | 0.1856667 | 0.1653333 | 0.133 | 0.1 |  | 0.0001 |  |  |  |  | - |  | 0.4337445 |  |  |  | 0.525 | 0.65 | 0.7 |  | 0.38 |  |  |  |  | 0.201 |  | 0.29 | 0.46 |  | 0.176 | 0.68
| 日历 作业率 | % | LF全月作业时间（min）/（当月天数*24*60）（min） |  | 36.93667 | 54.42667 | [8 empty] | 2.27 |  | 35.74897 | 70.98 |  |  | 86.42 | 75.96 | 7 | [6 empty] | 76.28 |  | 95.99 | 11.23 |  | 81.5 | 94.1%
| 平均精炼 时间 | min | LF全月作业时间（min）/（当月生产炉数）（炉） |  | 53.58038 | 61.1769 | 41.91 | 43.68 |  | 28 |  |  |  |  | 45.83333 |  | 40.91882 | 38.86 |  |  | 45.98 | 29.88 | 52 |  | 45 |  |  |  |  | 39.46 |  | 44.45 | 28.45 |  | 43.3 | 36.5
| 精炼 电耗 | kwh/t | 当月升温送电总量（kg）/合格钢坯产量（t） |  | 34.07333 | 29.85 | 34.15531 | 28.9381 |  | 29.8 |  |  |  |  | - |  | 44.98933 | 27.1008 |  |  | 23.19888 | 57.32 | 38 |  | 28.23 |  |  |  |  | 34.78 |  | 35.9 | 40.88 |  | 23.06 | 57.98
RH或VD工序 | RH处理 炉数 | 炉 |  | VOD 0 | 1343 | 309 | 583 | 471 |  | 无 |  |  |  |  | #DIV/0! | [7 empty] | 0 | [6 empty] | 357 |  | 48 |  |  | 1269
| RH处理 炉数比例 | % | 当月处理炉数/转炉生产炉数 |  | 85.76333 | 11.57 | 39.10696 | 24.39274 |  | 无 |  |  |  |  | #DIV/0! | [7 empty] | 0% | [6 empty] | 10.6 |  | 1.75 |  |  | 56.6 | 57.61%
| RH平均 处理周期 | min/炉 | RH全月作业时间（min）/（当月生产炉数）（炉） |  | 47.40333 | 36.80333 | 38.49 | 23.89 |  | 无 |  |  |  |  | #DIV/0! | [7 empty] | 0 | [6 empty] | 20.11 |  | 47.5 |  |  | 23.5 | 36
| RH插入管寿命 | 次 |  |  | 54.35 | 72.33333 |  |  |  | 无 |  |  |  |  | #DIV/0! | [7 empty] | 0 | [8 empty] | 65 |  |  | 87
连铸工序 | 连铸比 | % | 连铸坯生产合格量/全厂生产总量 | 82.0274 | 100 | 100 | 100 | 100 |  | 100 |  |  |  |  | 100 |  | 100 | 100 |  |  | 99.97 | 100 | 0 |  | 100 |  |  |  |  | 100 |  | 100 | 100 |  | 100 | 94.66%
| 钢坯 合格率 | % | 合格连铸坯产量/(合格连铸坯产量+检验现场废品量+轧后退废量） | 92.69983 | 99.96959 | 99.98162 | 99.93 | 99.93 |  | 99.9 |  |  |  |  | 100 |  |  | 99.92 |  |  | 99.97 | 99.93 | 0 |  | 99.64 |  |  |  |  | 99.98 |  | 100 | 100 |  | 99.87 | 100%
| 钢水收得率 | % |  |  | 97.07623 | 98.25393 |  |  |  | 99.02 |  |  |  |  | 99.94029 |  |  | 100 |  |  | 99.13259 |  | 0 | [6 empty] | 98.5 |  | 99.14 | 99.57 |  | 97.86
| 合格坯 收得率 | % | 合格连铸坯产量/连铸浇钢接受钢水量 | 85.48479 | 99.96959 | 99.98162 | 98.84 | 99.04 |  | 99.18 |  |  |  |  | 99.97 |  | 99.50612 | 99.98 |  |  | 99.15184 | 98.44 | 0 | [6 empty] | 99.99 |  | 99.14 | 100 |  | 97.86 | 99.25%
| 日历 作业率 | % | 全月浇钢总时间（min）/（当月天数*24*60）（min） | 23.11604 | 57.01912 | 93.90793 | 69.36 | 93.53 |  | 60.08 |  |  |  |  | 67.67697 |  | 53.07144 | 64.51 |  |  | 91.39785 | 75.43 | 0 | [6 empty] | 65.29 |  | 43 | 2.58 |  | 83.82159 | 92.1%
| 台时 产量 | t/h | 连铸生产总产量（t）/浇注总时间（h） | 44.0669 | 97.90113 | 351.1419 | 222.97 | 384.69 |  | 136.58 |  |  |  |  | 156.0564 |  | 199.1207 | 168 |  |  | 168.5432 | 149.27 | 0 | [6 empty] | 183.48 |  | 141 | 112 |  | 329.7646
| 浇注 周期 | min/炉 | 全月浇钢总时间（min）/浇注炉数 | 53.32817 | 46.15686 | 32.55 | 41.67 | 42.89 |  | 26.2 |  |  |  |  | 42.71333 |  |  | 30.89 |  |  | 45.62 | 24.76 | 0 |  | 32 |  |  |  |  | 36.59 |  | 53.1 | 28.1 |  | 49.77999 | 23.7
| 中包 寿命 | 小时/包 | 全月浇钢总时间（min）/连铸机开浇次数 | 3.738768 | 9.632979 | 7.34 | 11.17 | 12.81 |  | 24.3 |  |  |  |  | 38.37 |  |  | 18.1 |  |  | 14.78261 | 29.28 | 0 | [6 empty] | 78 |  | 15.9 | 19.2 |  | 7.424198 | 15.12
| 平均连浇 炉数 | 炉/浇次 | 全月浇钢炉数/连铸开浇次数 | 4.206522 | 37.54762 | 43.61111 | 20.93 | 64.9 |  | 66 |  |  |  |  | 49.44568 |  | 22.22936 | 30.89 |  |  | 62 | 70.96 | 0 |  | 30.26 |  |  |  |  | 90 |  | 18.3 | 41 |  | 8.948413 | 26.8
| 溢漏率 | % | 全月溢漏钢流数总和/（全月浇钢总炉数*铸机流数） | 0 | 0 | 0 | 0 | 0.0257 |  | 0 |  |  |  |  | 3.35 |  | 0.06308352 | 0 |  |  |  |  | 0 |  | 0.01 |  |  |  |  | 0 |  | 0 | 0 |  | 0 | 0
| 保护渣 消耗 | kg/吨 | 保护渣消耗总量/全月合格钢产量 | 0.52 | 0.4852210633 | 0.48 | 0.43 | 0.42 |  | 0.68 |  |  |  |  | 0.45 |  |  | 0.61 |  |  | 0.356 | 0.41 | 0 | [6 empty] | 0.5 |  | 0.67 | 0.99 |  | 0.41 | 0.55
| 热送率 | % | 装炉≥400℃铸坯块数/生产总块数 | 0 | 95.81349 | 95.08697 | 78.79 | 77.87 | [6 empty] | 63.46 |  |  | 80.21 |  |  | 97.73 |  | 0 | [6 empty] | 70 |  | 0 | 0 |  | 76.1 | 77%
| 低倍级别 （偏析、疏松） |  |  |  | 1级 | 1级 | [8 empty] | 1 | [7 empty] | 0 | [8 empty] | 1.5 | 0.5 |  | 99%控制在B1.0以下 | C类占比80%以上
| 裂纹率 | % |  |  | 0 | 0.85 | [8 empty] | 0.0133683 | [7 empty] | 0 | [8 empty] | 0 | 0 |  | 0.0011 | 0.0165
| 结晶器寿命 | 炉/个 | （当月结晶器从上线-使用下线总过钢量）/（结晶器更换个数） |  | 524 | 524 | [8 empty] | 120 | [5 empty] | 1030 |  | 0 |  | 1000 |  |  |  |  | 220 |  | 587 | 1029 |  | 554 | 700
成品工序 | 非合金钢比率 |  |  | 0 | 74.80007 | 59.85104 |  |  |  | 62.8% |  |  |  |  | 94.01135 |  |  | 81.52 |  |  |  |  | 0% |  | 92.83 |  |  |  |  | 24 |  | 100 | 100 |  | 67.13
| 低合金钢比率 |  |  | 0 | 12.82586 | 22.59907 |  |  |  | 37.2% |  |  |  |  | 5.988654 |  |  | 18.48 |  |  | 0.2870209 |  | 0% |  | 1.44 |  |  |  |  | 75 |  |  | 33.65 |  | 28.85
| 合金结构钢比率 |  |  | 100 | 11.13741 | 17.54989 | [8 empty] | 0 | [7 empty] | 0 |  | 5.73 |  |  |  |  | 1 |  |  | 0 |  | 4.02
| 模铸钢比率 |  |  | 17.9726 | 9.035083 | 0 | [8 empty] | 0 | [7 empty] | 0% |  | 0 |  |  |  |  | 0 |  |  | 0 |  | 0
主要钢种 |  |  |  | 不锈钢304、321 | [5 empty] | Q235B、Q195、Q355B/C/D、SPHC/D、SS400 | [12 empty] | 0 | [6 empty] | 容器板、桥梁、风电板、高建高强钢等 |  | Q235B、Q245R
| 合金元素 | 合金元素规定含水量量界限值（%）
|  | 非合金钢 | 低合金钢
| A1 | <0.1 | -
| B | <0.0005 | -
| BI （铋） | <0.10 | -
| Cr （铬） | <0.30 | 0.30～0.50
| Co （一氧化碳） | <0.10 | -
| Cu （铜元素） | <0.10 | 0.10～<0.50
| Mn | <1.00 | 1.00～<1.40
| Mo | <0.05 | 0.05～<0.10
| Ni | <0.30 | 0.30～<0.50
| Nb | <0.02 | 0.02～<0.06
| Pb | <0.40 | -
| Se | <0.10 | -
| Si | <0.50 | 0.50～<0.90
| Te | <0.10 | -
| Ti | <0.05 | 0.05～<0.13
| W | <0.10 | -
| V | <0.04 | 0.04～<0.12
| Zr | <0.05 | 0.02～<0.05
| La系（每种元素） | <0.02 | 0.02～<0.05
| 其它规定元素 | <0.05 | -
（S、P、C、N除外）
Note on D7: 作者: 入炉原料所有物料全部按照100%投入计算，不折算系数；不包括含铁散料；不包括热回收钢水
Note on D8: 作者: 包括所有物料不折算，全部按照100%折算；不包括含铁散料；不包括回炉钢水
Note on B9: 冶金交流中心: 小数点后保留两位
Note on B12: 冶金交流中心: 小数点后保留一位
Note on B13: 冶金交流中心: 小数点后保留两位
Note on B15: 冶金交流中心: 小数点后保留两位
Note on B16: 冶金交流中心: 小数点后保留一位
Note on B17: 冶金交流中心: 小数点后保留一位
Note on B18: 冶金交流中心: 小数点后保留一位
Note on B19: 冶金交流中心: 小数点后保留一位
Note on B20: 冶金交流中心: 小数点后保留三位
Note on W20: 冶金交流中心: 炼钢厂
Note on B21: 冶金交流中心: 小数点后保留两位
Note on B22: 冶金交流中心: 小数点后保留两位
Note on B23: 冶金交流中心: 小数点后保留两位
Note on B24: 冶金交流中心: 小数点后保留一位
Note on B45: 冶金交流中心: 小数点后保留两位
Note on B46: 冶金交流中心: 小数点后保留两位
Note on B47: 冶金交流中心: 小数点后保留两位
Note on B48: 冶金交流中心: 小数点后保留两位